## Segas konstrukcija-1
Pielikums Nr.1
projekta Nr.15-2009
GT daļas paskaidrojuma rakstam
Piebraucamā ceļa rekonstrukcija
uz nekustamajiem īpašumiem
Rūpniecības ielā 12A un 12B Ventspilī.
Piebraucamā ceļa brauktuves
segas konstrukcijas stiprības aprēķini.
A | Vispārīgā nostādne jeb ievada vietā.
Balstoties uz vispārējo pieņemto Ventspils pilsētas ielu un ceļu segumu veidu un
materiālu izvēles koncepciju, šī projekta brauktuves seguma izbūvei tiek piedāvāts krāsains
betona bruģis UNICOLOC 80mm biezumā.
Respektējot Ventspils pilsētas paaugstinātās prasības pašvaldības finansēto objektu
būvniecības procesa kvalitātei (Ventspils pilsētas ielu būvniecības vadlīnijas) konkrēta būvprojekta
korekciju izstrādē veikta projekta aprēķinu datu iekļaušana vai papildināšana, tai skaitā ceļa
(ielas posma) brauktuves segas konstrukcijas stiprības aprēķini.
Objekta tehniskā projekta ietvaros tiek veikta empīriski pieņemtās brauktuves segas
konstrukcijas stiprības un noturības pārbaude ar aprēķinu metodi.
Projektā izvēlētā segas konstrukcija ar betona bruģa segumu 80mm biezumā atbilst
nestingo segu tipam, kuras stiprības jeb nestspējas aprēķina metode bāzējas uz pieņēmumu, ka
segas konstrukcija ir elastīga daudzslāņu struktūra, kas balstīta uz elastīgas grunts pamatnes.
Konkrētajā konstrukcijā īpaši aplūkojama ir segas virsējā kārta, kuru paredzēts izbūvēt no betona
bruģa 80mm biezumā. Betona bruģis ir savā starpā nesaistīts materiāls. Vertikālo slodzi no auto-
transporta riepām katrs betona bruģa elements (bruģakmens) uzņem atsevišķi un bez spriegumu
pārdalījuma (samazinājuma) nodod tālāk uz apakšējiem segas konstrukcijas un esošās grunts
slāņiem. Transporta radītās slodzes spriegumu pārdalīšana sākas tikai zem betona bruģakmeņiem
izsiju-smilts maisījuma kārtā. Tādēļ betona bruģa kārta praktiski nespēj iesaistīties kopējā segas
konstrukcijas daudzslāņu struktūras pretestībā vertikālajai slodzei, tā nespēj radīt pretestību bīdes
un lieces spēkiem. To ievērojot, betona bruģa kārta segas konstrukcijas elastīgās pretestības aprē-
ķinos netiek ieslēgta. Tā segas konstrukcijā darbojas tikai kā mehāniskā nodiluma kārta.
Aprēķini veikti, par pamatu ņemot RTU Transportbūvju katedras 1997.gadā pēc LR
Autoceļu direkcijas, tagad A/S "Latvijas Valsts ceļi", pasūtījuma sastādīto rokasgrāmatu
"Autoceļu nestingo segu projektēšana", kas balstās uz VSN 46-83, DPS 93, RStO 86
instrukcijām (turpmāk tekstā saīsināti ANSP-1997).
Veicot jaunās segas konstrukcijas izvēli un tās nestspējas aprēķinus, kā izejas materiāli
izmantoti AS "Ceļuprojekts" ģeotehniskās nodaļas 2009.gada septembra mēnesī sastādītā un
Pasūtītājam iesniegtā inženierģeoloģiskās izpētes darbu atskaite projektējamajai piebrauktuvei
uz nekustamajiem īpašumiem Rūpniecības ielā 12A un 12B, Ventspilī.
Inženierģeoloģiskās izpētes darbu atskaiti skatīt projekta GT daļas pielikumā.
B | Segas konstrukcijas nestspējas pārbaude betona bruģa segumam
(pr.Nr.15-2009).
1. Pieņēmumi.
Ņemot vērā projektējamās Ventspils pilsētas piebraucamā ceļa uz nekustamajiem
īpašumiem Rūpniecības ielā 12A un 12B, Ventspilī, projektējamo segumu ekspluatācijas apstākļus,
iespējamo transporta līdzekļu sastāvu un pārvietošanās perspektīvo intensitāti, ģeoloģiski-hidro-
loģiskos apstākļus projektējamās piebrauktuves trasē, izdarīti sekojoši pieņēmumi:
1. | Piebraucamais ceļs uz nekustamajiem īpašumiem Rūpniecības ielā 12A un 12B varētu
atbilst 4.-5. tehnisko kategoriju vietējā rajona nozīmes ielai ar V/VI slodzes klasēm
(Cstkk-2010 5.10.tab.).
2. | Projektējamās betona bruģa segas slogošanas režīms pēc ANSP-1997 3.1.tab.p.2.
(Aprēķina riteņa slodze statiskā un dinamiskā režīmā).
3. | Segu aprēķina atbilstoši A grupas automobiļu slodzēm, kuru ass statiskā slodze
ir 110kN (ANSP-1997 p.3.12., A pielikuma A.1.tab.).
Pa= 110 kN; Qstat.=55kN; Qdin.=72 kN; p= 0,6 Mpa; Ddin.= 39cm; Dst.= 34cm.
4. | Projektējama kapitālā tipa sega ar betona bruģa segumu, kam segas drošuma līmenis
kdr= 0,95 un normētais stiprības koeficents kn,st= 1,00 (ANSP-1997 3.2.tab.).
5. | Hidroģeoloģiskie apstākļi objekta teritorijā
5.1. | Apvidus mitruma tips Nr.2;
5.2. | Klātnes pamatgrunti pēc segas konstrukcijas gultnes rakšanas veido smalka putekļaini
dūņaina smilts ar organikas ieslēgumiem, vidēji blīva, slāņa vidējais biezums 0,6-0,7m.
5.3. | Aprēķinu izdara putekļainas smilts gruntij.
(ģeotehniskās izpētes atskaites materiāli).
6. | Projektējamās segas minimāli vajadzīgais kopējais elastības modulis Evaj.= 120 Mpa
(pieņemts, pamatojoties uz Venspils PPI Komunālā pārvalde norādījumiem).
7. | Putekļainas smilts grunts vidējo mitrumu 2.klimatiskās zonas apstākļos pieņem Wv = 0,65
(ANSP-1997 B pielikuma B.2.tab.). Putekļainas smilts grunts aprēķina mitrums
Wa = 0,65 x 1,171 = 0,761 (ANSP-1997 B pielikuma p.B.7.).
8. | Ģeotehniskās izpētes atskaites materiālos uzrādītais gruntsūdens līmenis 1,4 - 1,6 m
dziļumā no zemes klātnes virsmas saskaņā ar 2009.gada septembrī veiktajiem
izmeklējumiem.
Pieņemts, ka pamata putekļainās smilts grunts un grants-smilts maisījuma salturīgais
slānis slapjajos gadalaikos neatradīsies un slodzes neuzņems mitros apstākļos. Atbilstoši
aprēķinātajam pamata grunts aprēķina mitrumam Wa nolasām putekļainās smilts grunts
galvenos raksturlielumus Egr., φ°, c (ANSP-1997 B pielikuma B.5.tab.).
9. | Segas aprēķinos jāpārbauda sekojoši nosacījumi:
9.1. | Segas aprēķins pēc elastīgās ielieces nosacījuma dinamiskās slodzes iedarbībā;
9.2. | Segas aprēķins pēc elastīgās ielieces nosacījuma statiskās slodzes iedarbībā;
9.3. | Segas virsmas pieļaujamās ielieces pārbaude dinamiskās slodzes iedarbībā;
9.4. | Segas virsmas pieļaujamās ielieces pārbaude statiskās slodzes iedarbībā;
10. | Segas slāņu aprēķinu izdara pa kārtām no apakšas uz augšu.
11. | Ģeosintētisko materiālu pielietošana palielina tā slāņa nestspēju vidēji par ~30%,
uz kura tie tiek uzklāti.
12. | Teorētiski paredzamais projektējamā piebraucamā ceļa brauktuves segas kalpošanas
laiks vismaz T=10 gadi;
12.1. | Segas kalpošanas pirmais gads - 2013.gada sākums;
12.2. | Segas kalpošanas pēdējais gads - 2023.gads (teorētiskais).
2. Segas konstrukcijā pielietotie materiali un to raksturojumi.
| Kārtu |  | Materiālu un grunts raksturotāji
Kārtu Nr. | materiāli un |  | stiepes stiprības |  | pieļaujamās ielieces |  | bīdes stiprības
| gruntis |  | aprēķinā |  | aprēķinā |  | aprēķinā
Izvirdumiežu šķembas, mitras:
1. | Granīta šķembu maisījums
| pamata virskārtai |  | E1= 300 MPa |  | E1= 300 MPa |  | E1= 300 MPa
0/45
h = ~ 15cm
2. | Granīta šķembu maisījums
| pamata apakškārtai |  | E2= 300 MPa |  | E2= 300 MPa |  | E2= 300 MPa
0/63ps
h = ~ 18cm
3. | Smilts-grants maisījuma
| salturīgais slānis, |  | E3= 130 MPa |  | E3= 130 MPa |  | E3= 130 MPa
| (kf>1m/24h), mitrs | [5 empty] | φ=42°
| h = ~ 50cm | [5 empty] | c=0,025 MPa
4. | Ģeotekstils
neaustais 200g/m²
vienā kārtā
5. | Pamata grunts:
| putekļaina mālsmilts, |  | E4= 78 MPa |  | E4= 78 MPa |  | E4= 78 MPa
| plūstoša plastiska | [5 empty] | φ=37°
c=0,018 MPa
Aprēķinos izmantojamie vieglās mālsmilts raksturlielumi pamata gruntij pie Wv = 0,65 un
Wa = 0,737 (ANSP-1997 B pielikuma B.5.tab.):
Putekļainas smilts parametri:
| E | φ | c
| Mpa | grādi | Mpa
| 78 | 37 | 0.018
Aprēķinos izmantojamie smilts-grants maisījuma raksturlielumi salturīgajam slānim:
Sauss grants-smilts maisījums |  |  | Mitrs grants-smilts maisījums |  |  | Slapjš grants-smilts maisījums
E | φ | c | E | φ | c | E | φ | c
Mpa | grādi | Mpa | Mpa | grādi | Mpa | Mpa | grādi | Mpa
180 | 45 | 0.03 | 130 | 42 | 0.025 | 80 | 40 | 0.02
(ANSP-1997 C pielikuma C.12.tab.).
3. Satiksmes intensitāte un sastāvs.
3.1. | Informācija un izejas dati par transporta līdzekļiem, kuru pārvietošanos jānodrošina
projektējamajai brauktuves segas konstrukcijai, nav uzrādīta Pasūtītāja (KP) izdotajā
projektēšanas uzdevumā.
4. Normēto ass slodžu iedarbība.
4.1. | Piebraucamais ceļs uz nekustamajiem īpašumiem Rūpniecības ielā 12A un 12B varētu
atbilst 4.-5. tehnisko kategoriju vietējā rajona nozīmes ielai ar V/VI slodzes klasēm
(Cstkk-2010 5.10.tab.).
4.2. | Projektējamās brauktuves segas minimāli vajadzīgais kopējais elastības modulis
Evaj.= 120 Mpa (pieņemts, pamatojoties uz Venspils PPI Komunālā pārvalde
norādījumiem).
5. Segas kārtu aprēķini betona bruģa seguma gadījumā.
5.1. | Segas aprēķins pēc elastīgās ielieces nosacījuma dinamiskās slodzes iedarbībā.
A grupas transporta slodzes dinamiskā iedarbība: p=0,6 Mpa; Ddin.= 39 cm.
Aprēķinos pieņemts, ka projektā paredzētais betona bruģis segas konstrukcijas
darbībā netiek iekļauts.
Nr. | Materiāli |  | E | h | h/Ddin. | E2/E1 | Eekv/E1 | Eekv
|  |  | [MPa] | [cm] |  |  |  | [MPa]
1. | Granīta šķembas virsk. |  | 300 | 15 | 0.385 | 0.55 | 0.66 | 198
2. | Granīta šķembas apakšk. |  | 300 | 18 | 0.462 | 0.393 | 0.55 | 165
3. | Smilts-grants maisijums |  | 130 | 50 | 1.282 | 0.777 | 0.91 | 118
4. | Ģeotekstils neaustais
200g/m²
5. | Pamata grunts:
| putekļaina smilts, plastiska |  | 101
| Segas kopējais biezums |  |  | 83
Pēc segas drošuma un stiprības nosacījuma
|  | Eekv/Evaj | ≥ kn,st | kur | 198/120 | ≥ 1
[5 empty] | 1.65 | ≥ 1
Secinājums: brauktuves projektētā segas konstrukcija atbilst pieļaujamās ielieces nosacījumiem
dinamiskas slodzes iedarbības režīmā.
5.2. | Segas konstrukcijas aprēķins atbilstoši statiskas slodzes iedarbībai.
A grupas transporta slodzes statiskā iedarbība: p=0,6 Mpa; Dst.= 34 cm.
Aprēķinos pieņemts, ka projektā paredzētais betona bruģis segas konstrukcijas
darbībā netiek iekļauts.
Nr. | Materiāli |  | E | h | h/Dst. | E2/E1 | Eekv/E1 | Eekv
|  |  | [MPa] | [cm] |  |  |  | [MPa]
1. | Dolomīta šķembas virsk. |  | 300 | 15 | 0.441 | 0.58 | 0.7 | 210
2. | Dolomīta šķembas apakšk. |  | 300 | 18 | 0.529 | 0.403 | 0.58 | 174
3. | Smilts-grants maisijums |  | 130 | 50 | 1.471 | 0.777 | 0.93 | 121
4. | Ģeotekstils neaustais
200g/m²
5. | Pamata grunts:
| putekļaina smilts, plastiska |  | 101
| Segas kopējais biezums |  |  | 83
Pēc segas drošuma un stiprības nosacījuma
|  | Eekv.st./Evaj.min. | ≥ kn,st | kur | 210/120 | ≥ 1
[5 empty] | 1.75 | ≥ 1
Secinājums: brauktuves projektētā segas konstrukcija atbilst pieļaujamās ielieces nosacījumiem
statiskas slodzes iedarbības režīmā.
5.3. | Segas virsmas pieļaujamās ielieces pārbaude dinamiskās slodzes ietekmē.
diel.din.pieļ.= 1,60-2,00 mm robežās (pēc ANSP-1997 p.3.22.)
diel.din.pieļ.=10*p*Dd*(1-μ²)/Epieļ.= 10*0,6*39*(1-0,3²)/120 = 212,94/120 = 1,775 mm
diel.din.ekv.=10*p*Dd*(1-μ²)/Eekv.= 10*0,6*39*(1-0,3²)/198 = 212,94/198 = 1,075 mm
Segas virsmas pieļaujamās ielieces koeficents dinamiskās slodzes ietekmes rezultātā
| diel.din.pieļ./diel.din.ekv. |  | ≥ kn,st
|  | 1,775/1,075 | ≥ 1
|  | 1.651 | ≥ 1
Secinājums: projektētās segas virsmas ekvivalentā ieliece nepārsniedz pieļaujamo, segas
virsmas noturība ir pietiekama.
5.4. | Segas virsmas pieļaujamās ielieces pārbaude statiskās slodzes ietekmē.
diel.din.pieļ.= 1,60-2,00 mm robežās (pēc ANSP-1997 p.3.22.)
diel.stat.pieļ.=10*p*Dst*(1-μ²)/Epieļ.= 10*0,6*34*(1-0,3²)/120 = 185,64/120 = 1,547 mm
diel.stat.ekv.=10*p*Dst*(1-μ²)/Eekv.= 10*0,6*34*(1-0,3²)/210 = 185,64/210 = 0,884 mm
Segas virsmas pieļaujamās ielieces koeficents statiskās slodzes ietekmes rezultātā
| diel.stat.pieļ./diel.stat.ekv. |  | ≥ kn,st
|  | 1,547/0,884 | ≥ 1
|  | 1.75 | ≥ 1
Secinājums: projektētās segas virsmas ekvivalentā ieliece nepārsniedz pieļaujamo, segas
virsmas noturība ir pietiekama.
6. Segas konstrukcijas shēma ar betona bruģa segumu
piebrauktuves izbūvei uz nekustamajiem īpašumiem
Rūpniecības ielā 12A un 12B, Ventspilī.
(pēc izdarītajiem segas konstrukcijas aprēķiniem betona bruģa seguma gadījumā)
h= 8 cm |  |  |  |  | Betona bruģis UNICOLOC
h= 3 cm |  |  |  |  | E=300 MPa, granīta izsiju-smilts maisījums 0/5
h= 12 cm |  |  |  |  | E=300 MPa, granīta šķembu maisījums 0/45
h= 18 cm |  |  |  |  | E=300 MPa, granīta šķembu maisījums 0/63ps
h= 50 cm |  |  |  |  | E=130 MPa, smilts-grants maisījums
Ģeotekstils neaustais 200g/m²
E=101 Mpa, putekļaina smilts - pamata grunts
(E=78 Mpa *1,30 = 101 Mpa)
7. Secinājumi.
7.1. | Segas konstrukcijas aprēķins pēc elastīgās ielieces nosacījuma dinamiskās slodzes iedarbībā.
| Eekv.din./Evaj. ≥ Kn,st |  |  | kur |  | 198/120 | ≥ 1
[6 empty] | 1.65 | ≥ 1
7.2. | Segas konstrukcijas aprēķins pēc elastīgās ielieces nosacījuma statiskas slodzes iedarbībā.
| Eekv.st./Evaj. ≥ Kn,st. |  |  | kur |  | 210/120 | ≥ 1
[6 empty] | 1.75 | ≥ 1
7.3. | Segas virsmas pieļaujamās ielieces pārbaude dinamiskas slodzes iedarbībā.
| diel.din.pieļ./diel.din.ekv. ≥ Kn,st. |  |  | kur |  | 1,775/1,075 | ≥ 1
[6 empty] | 1.651 | ≥ 1
7.4. | Segas virsmas pieļaujamās ielieces pārbaude statiskas slodzes iedarbībā.
| diel.st.pieļ./diel.st.ekv. ≥ Kn,st. |  |  | kur |  | 1,547/0,884 | ≥ 1
[6 empty] | 1.75 | ≥ 1
Būvprojekta GT daļas vadītājs A.Rudzāts
21.01.2013.