## Sheet1
GRUNŠU VIDĒJIE PROGNOZĒJAMIE FIZIKĀLI- MEHĀNISKO ĪPAŠĪBU NORMATĪVIE UN APLĒSES RAKSTURLIELUMI
Ganību iela 103, Ventspils
Ģeotehnisko elementu Nr. | Grunšu nosaukums | Grunts blīvums ρ, g/cm3 | Porainības koeficients e | Filtrācijas koeficients kf, m/dnn | Saiste, C KPa | Iekšējās berzes leņķis | Deformācijas modulis E, MPa | Grunts īpatnējā pretestība zondes dinamiskai iedzīšanai qd, MPa | Konsolidācijas koeficients Cv, cm2/min | Neviendabības koeficients Cu | Grunts salizturības klase
[5 empty] | Cn | φn
2 | Augsne | 1.55 | 0.8 | - | Jānoņem |  |  | 1,47 - 1,96 | - | - | F3
6'' | Smilts putekļaina, vidēji blīva, -mitra -ūdenspiesātināta | 1,83 1,95 | 0.72 | 0.04 | 3 | 28 | 14 12 | 2,94 - 7,85 | - | 4,2 - 11,7 | F3
7'' | Smilts smalka, vidēji blīva, -mitra -ūdenspiesātināta | 1,84 1,97 | 0.7 | 2.1 | 1 | 30 | 17 14 | - | - | 3.7 | F3
14-5 | Mālsmilts plastiska | 2.1 | 0.54 | 0.0004 | 15 | 26 | 24 | 1,47 - 2,94 | - | 2.5 | F3
14-7 | Mālsmilts plūstoša | 1.96 | 0.69 | <0,01 | 9 | 18 | 7 | - | - | - | F3
15-3 | Smilšmāls sīksti plastisks | 2.04 | 0.68 | <0,01 | 28 | 22 | 19 | 0,98 - 3,92 | - | - | F3
15-4 | Smilšmāls mīksti plastisks | 2.05 | 0.63 | <0,01 | 24 | 19 | 17 | 3,43 - 4,41 | - | - | F3
15-6 | Smilšmāls plūstoši plastisks | 1.9 | 0.76 | <0,01 | 20 | 18 | 12 | - | - | - | F3
15-7 | Smilšmāls plūstošs | 1,72 - 1,93 | 0,73 - 1,1 | <0,01 | 12 | 12 | 5 | - | 0.0397 | - | F3
18-5 | Morēnas mālsmilts plastiska | 2,14 - 2,20 | 0,38 - 0,45 | <0,01 | 19 | 28 | 27 | 3,92 - 5,89 | - | - | F3
18-6 | Morēnas mālsmilts plūstoši plastisks | 2.11 | 0.5 | <0,01 | 9 | 18 | 14 | - | - | - | F3
19-2 | Morēnas smilšmāls pusciets | 2.17 | 0.41 | <0,01 | 47 | 26 | 55 | - | - | - | F3
19-3 | Morēnas smilšmāls sīksti plastisks | 2.19 | 0.39 | <0,01 | 39 | 24 | 38 | 0,49 - 9,81 | - | - | F3
19-4 | Morēnas smilšmāls mīksti plastisks | 2,12 - 2,16 | 0,43 - 0,48 | <0,01 | 25 | 19 | 30 | - | - | - | F3
19-6 | Morēnas smilšmāls plūstoši plastisks | 2.14 | 0.45 | <0,01 | 12 | 12 | 14 | 3,92 - 5,40 | - | - | F3